## Munka1
a présfitting márkaneve | "Cofit P" | COMAP FLORYS SUDO PRESS 7000 | COMISA-Press | Henco | Henco | IPANA Pressfitting | Mepla | MultiNUPI PPSU | TIEMME Cobrapress | UNIPIPE | VIEGA | Wavin Future K1
gyártó/ forgalmazó | F.W. OVENTROP GmbH. & Co KG, OVENTROP Magyarország Kft. | COMAP SA./COMAP Hungária Kft | COMISA SpA/Merkapt Kft. | Henco Industries | Henco Industries | I.P.A. GmbH. (HERZ csoport)/HERZ Armaturta Hungária Kft | Geberit Kft. | NUPI SpA/Merkapt Kft. | TIEMME/Technovie | UPONOR | Viega GmbH. und Co. KG. | Wavin Kft.
a csőrendszer neve | "Copipe" | COMAP FLORYS MULTISKIN | COMISA PE-RT/Al/PE-RT | Henco | Henco | I.P.A. | Mepla | MultiNUPI | TIEMME Cobrapress | UNIPIPE | Pexfit Fosta, Pexfit Plus | Wavin Future K1
gyártó/forgalmazó | F.W. OVENTROP GmbH. & Co KG, OVENTROP Magyarország Kft. | COMAP SA./COMAP Hungária Kft | Jansen AG/Merkapt Kft. | Henco Industries | Henco Industries |  | Geberit Kft. | NUPI SpA/Merkapt Kft. | TIEMME | UPONOR | Viega GmbH. und Co. KG. | Wavin Kft.
a présfitting méretválasztéka | 16x2,0, 20x2,5, 26x3,0, 32x3,0, 40x3,5, 50x4,5, 63x6,0 | 16x2,18x2, 20x2, 26x3, 32x3, 40x3,5, 50x4, 63x4,5 | 14 mm - 50 mm | 14, 16, 18, 20, 26, 32 | 14, 16, 18, 20, 26, 32, 40 | 16,18,20,26,32,40,50,63 | d16-d63 | 14-63 | 14, 16, 18, 20, 16, 32, 40, 50, 63 | 14-75 mm fém, 16-32 mm PPSU | 12-25 | 16-110 mm
a présszerszám formajele | H | TH | TH | TH | TH | TH | G | U | TH | U | VX | U
Présgyűrű anyaga | vörösöntvény, horganykiválás-mentes sárgaréz, rozsdamentes nemesacél | rozsdamentes acél | sárgaréz |  |  |  | PEXb-AL-PE | PPSU | sárgaréz CW602N | n. a. | vörösöntvény, PE-Xc - Alu - Pe-Xc, PE-Xc - EVOH - PE-Xc | n. a.
a fittingház anyaga | vörösöntvény | nagy szilárdságú sárgaréz | saválló acél | sárgaréz (MS 58) | szintetikus (PVDF) | EN 12164 CW 602N-M-S | PVDF | saválló acél | sárgaréz CW602N | ónozott rézötvözet vagy PPSU | vörösöntvény | PPSU (polifenilszulfon)
cinkkiválás-mentes-e | igen | igen | n. a. | igen | igen | igen | igen | n. a. | igen | igen | igen | igen
max. üzemi nyomás 90 °C-on | 10 bar | 6 bar | 10 bar | 10 bar | 10 bar | 10 bar | 10 bar | 10 bar | 10 bar | 6 bar | 16 bar | 10 bar
max. üzemi hőmérséklet | 95 °C | 130 °C | 95 °C | 95 °C | 95 °C | 95 °C | 95 °C | 95 °C | 95 °C | 95 °C | 110 °C | 95 °C
milyen alkalmazásokra építhető be? | fűtés, padlófűtés, vízellátás, esővíz-hasznosítás | víz, fűtés, padlófűtés, klíma, sűrített levegős rendszerek | fűtés, padlófűtés, ivóvíz | ivóvíz, fűtés, és minden egyéb épületgépészeti alkalmazás | ivóvíz, fűtés, és minden egyéb épületgépészeti alkalmazás | központi fűtés, hideg és meleg víz | ivóvíz, fűtés, esővíz-újrafelhasználás, sűrített levegő, egyéb lúgos és savas oldatok egyeztetés alapján | fűtés, padlófűtés | ivóvíz, fűtés, klimatizálás | víz, fűtés, padlófűtés, hűtés | víz, fűtés, préslevegő | víz, fűtés, padlófűtés
Ellenőrizhető-e a cső betolásának mélysége? | igen | igen | igen |  |  | igen | igen | igen | igen | igen | igen | igen
A préspalást rendelkezik a megvezető gyűrűvel? | igen | igen | igen |  |  | igen | igen | igen | n. a. | igen | igen | igen
ÉMI engedély száma | A-2169/2003 | A-761/1991 | A-826/2002 | A-823/1998 | A-823/1998 | ÉME A-1163/2000 | ÉMI A-750/1993 | A-748/2003 | n. a. | A-964/1/1997 | A-2013/2005 | A-926/1999
ÁNTSZ engedély száma | nincs (DVGW regisztrációs szám: DW-8501AT2407) | engedélyezve | n. a. | 3482/98 | 3482/98 | folyamatban | 3855/98 | n. a. | n. a. | 3511/97 | OTH-738/2004 | 79/2001
ISO minősítés | DIN EN ISO 9001:2000, regisztrációs szám: 000211 QM | van | ISO 9002 | van | van | ISO 9001:2000 | ISO 9001, ISO 14000 | ISO 9002 | EN ISO 9001:2000 | 9001:2000 | DIN EN ISO 9001:1994, MPA NRW Q 036 | ISO 9001:2000, ISO 14001
garancia, biztosítás | 1 000 000 Euro | rendszergarancia 10 év, 500 000 Euro | 10 év | 10 év rendszergarancia | 10 év rendszergarancia | 10 év, 500 000 Euro | 10 év | 10 év | 10 év, ACE INSURANCE S.A. által fedezve | 10 év | 5 év rendszergarancia | 10 év, feltétele a kitöltött és hitelesített nyomáspróba jegyzőkönyv
egyéb | n. a. | 2db EPDM tömítő gyűrű | n. a. |  |  | rozsdamentes acél présgyűrű |  | n. a. | n. a. | 110 millió forint okozott kárra is |  | n. a.
a 16-16-16-os T-idom bruttó nagyker ára | 1399 | információ a partnereknél | 726 | 750 | 593 | 503 | 750 | 584 | n. a. | 1086 Ft fém, 977,5 Ft PPSU | 620 | listaár: 1261,25 Ft